## Sheet1
Общество с Ограниченной Ответственностью
"Специальные лакокрасочные материалы"
Современные технологии защиты металлоконструкций от коррозии
Поставка материалов и сопутствующего оборудования
Санкт-Петербург, Волхонское шоссе 111, литер А, офис 37 9205630@mail.ru
www.skraski.ru тел: (812) 920-56-30
Наружные металлоконструкции в атмосферах C1-C2 по ИСО 12944-5
Однослойная, быстросохнущая алкидная система окраски Хемпель’с Спид-Драй Алкид 43140
Площадь (м2) | 1
Наименование | Цвет | Толщина | Объемный | Теор. | Коэф-т | Практ. | Стоимость 1 л | Стоимость
покрытия |  | сухой | сухой | расход | потерь | расход | в т.ч. НДС | системы
|  | пленки | остаток |  |  |  |  | в т.ч. НДС
|  | мкм | % | л/кв.м. |  | л/кв.м. | евро | евро
Хемпель’с Спид-Драй Алкид 43140 | серый | 100 | 49 | 0.2040816 | 1.43 | 0.2918367 | 0 | 0
Р-ль 08080 (5%) | [5 empty] | 0.01459184 | 0 | 0
ИТОГО |  | 100 | [5 empty] | 0
Температура нанесения системы от +5°С.
Сухая на отлип 15 минут при +20°С.
Сухая насквозь 1 час при +20°С.