## Sheet1
Общество с Ограниченной Ответственностью
"Специальные лакокрасочные материалы"
Современные технологии защиты металлоконструкций от коррозии
Поставка материалов и сопутствующего оборудования
Санкт-Петербург, Волхонское шоссе 111, литер А, офис 37 9205630@mail.ru
www.skraski.ru тел: (812) 920-56-30
Трехслойная, абразивостойкая эпоксидно-полиуретановая система окраски Хемпель
Металлоконструкции в зоне переменного уровня (+-2м от уровня моря)
Площадь (м2) | 1
Наименование | Цвет | Толщина | Объемный | Теор. | Коэф-т | Практ. | Стоимость 1 л | Стоимость кв.м.
покрытия |  | сухой | сухой | расход | потерь | расход | в т.ч. НДС | системы
|  | пленки | остаток |  |  |  |  | в т.ч. НДС
|  | мкм | % | л/кв.м. |  | л/кв.м. | евро | евро
HEMPADUR MULTI-STRENGTH 45753 | серый | 175 | 79 | 0.221519 | 1.43 | 0.3167722 | 0 | 0
HEMPADUR MULTI-STRENGTH 45753 | серый | 175 | 79 | 0.221519 | 1.43 | 0.3167722 | 0 | 0
HEMPATHANE TOPCOAT 55210 | серый | 50 | 51 | 0.09803922 | 1.43 | 0.1401961 | 0 | 0
Р-ль 08450 (5%) | [5 empty] | 0.03167722 | 0 | 0
р-ль 08080 (5%) | [5 empty] | 0.007009804 | 0 | 0
\
ИТОГО |  | 400 | [5 empty] | 0
Температура нанесения системы от -10°С.
Cтандарт подготовки поверхности Sa2.5
Наносится стандартным высококачественным оборудованием для безвоздушного распыления.
Система имеет заключение АО "Трест "Гидромонтаж".
Хемпадур Мульти-Стренг 45753 сертифицирован Регистром Ллойда в качестве покрытия, устойчивого к абразивному износу и ледовым нагрузкам.