## Sheet1
Общество с Ограниченной Ответственностью
"Специальные лакокрасочные материалы"
Современные технологии защиты металлоконструкций от коррозии
Поставка материалов и сопутствующего оборудования
Санкт-Петербург, Волхонское шоссе 111, литер А, офис 37 9205630@mail.ru
www.skraski.ru тел: (812) 920-56-30
Трехслойная фенол-эпоксидная система окраски Хемпель
Площадь (м2) | 1
Наименование | Цвет | Толщина | Объемный | Теор. | Коэф-т | Практ. | Стоимость 1 л | Стоимость кв.м.
покрытия |  | сухой | сухой | расход | потерь | расход | в т.ч. НДС | системы
|  | пленки | остаток |  |  |  |  | в т.ч. НДС
|  | мкм | % | л/кв.м. |  | л/кв.м. | евро | евро
HEMPADUR 85671 | светло-серый | 100 | 68 | 0.1470588 | 1.43 | 0.2102941 | 0 | 0
HEMPADUR 85671 | светло-серый | 100 | 68 | 0.1470588 | 1.43 | 0.2102941 | 0 | 0
HEMPADUR 85671 | светло-серый | 100 | 68 | 0.1470588 | 1.43 | 0.2102941 | 0 | 0
Р-ль 08450 (5%) | [5 empty] | 0.03154412 | 0 | 0
\
ИТОГО |  | 300 | [5 empty] | 0
* Температурный режим окраски от +10С.
Применение системы Хемпадур 85671:
1. Нефть до +130С (система нормального типа, имеет заключение ВНИИСТ, включена в реестр АК Транснефть).
2. Бензины, дизтопливо (имеет заключение ВНИИСТ и МВК).
3. Авиакеросин (имеет заключение ГосНИИГА).
4. Горячая вода до +95С.
5. Питьевая вода (имеет гигиену на контакт с питьевой водой).
6. Сточные воды, канализационные стоки.
7. Растворы щелочей и солей.
8. Минеральные удобрения.
9. Защита стали под теплоизоляцией и металлоконструкций без теплоизоляции с температурой до +200С.