## Sheet1
Общество с Ограниченной Ответственностью
"Специальные лакокрасочные материалы"
Современные технологии защиты металлоконструкций от коррозии
Поставка материалов и сопутствующего оборудования
Санкт-Петербург, Волхонское шоссе 111, литер А, офис 37 9205630@mail.ru
www.skraski.ru тел: (812) 920-56-30
Мостовые металлоконструкции в агрессивной промышленной атмосфере С4 по ИСО 12944-5
Трехслойная эпоксидно-полиуретановая система окраски Хемпель
Площадь (м2) | 1
Наименование | Цвет | Толщина | Объемный | Теор. | Коэф-т | Практ. | Стоимость 1 л | Стоимость
покрытия |  | сухой | сухой | расход | потерь | расход | в т.ч. НДС | системы
|  | пленки | остаток |  |  |  |  | в т.ч. НДС
|  | мкм | % | л/кв.м. |  | л/кв.м. | евро | евро
HEMPADUR FAST DRY 15560 | серый | 100 | 62 | 0.1612903 | 1.43 | 0.2306452 | 0 | 0
HEMPADUR 47200 | серый | 100 | 65 | 0.1538462 | 1.43 | 0.22 | 0 | 0
HEMPATHANE HS 55610 | серый | 60 | 67 | 0.08955224 | 1.43 | 0.1280597 | 0 | 0
Р-ль 08450 (5%) | [5 empty] | 0.02253226 | 0 | 0
Р-ль 08080 (5%) | [5 empty] | 0.006402985 | 0 | 0
ИТОГО |  | 260 | [5 empty] | 0
Температура нанесения системы от 0°С.
Cистема включена в СТО 01393674-007-2015.
Быстросохнущая система для заводского нанесения.