## Sheet1
Общество с Ограниченной Ответственностью
"Специальные лакокрасочные материалы"
Современные технологии защиты металлоконструкций от коррозии
Поставка материалов и сопутствующего оборудования
Санкт-Петербург, Волхонское шоссе 111, литер А, офис 37 9205630@mail.ru
www.skraski.ru тел: (812) 920-56-30
Двухслойная эпоксидная система окраски Хемпель
Подземные и подводные металлоконструкции в условиях погружения Im1, Im2, Im3
Площадь (м2) | 1
Наименование | Цвет | Толщина | Объемный | Теор. | Коэф-т | Практ. | Стоимость 1 л | Стоимость кв.м.
покрытия |  | сухой | сухой | расход | потерь | расход | в т.ч. НДС | системы
|  | пленки | остаток |  |  |  |  | в т.ч. НДС
|  | мкм | % | л/кв.м. |  | л/кв.м. | евро | евро
HEMPADUR MULTI-STRENGTH 45753 | серый | 225 | 79 | 0.2848101 | 1.43 | 0.4072785 | 0 | 0
HEMPADUR MULTI-STRENGTH 45753 | серый | 225 | 79 | 0.2848101 | 1.43 | 0.4072785 | 0 | 0
Р-ль 08450 (5%) | [5 empty] | 0.04072785 | 0 | 0
\
ИТОГО |  | 450 | [5 empty] | 0
Температура нанесения покрытия от -10°С.
Cтандарт подготовки поверхности Sa2.5
Наносится стандартным высококачественным оборудованием для безвоздушного распыления.
Сертифицированo Регистром Ллойда в качестве покрытия, устойчивого к абразивному износу и ледовым нагрузкам.