## Sheet1
Общество с Ограниченной Ответственностью
"Специальные лакокрасочные материалы"
Современные технологии защиты металлоконструкций от коррозии
Поставка материалов и сопутствующего оборудования
Санкт-Петербург, Волхонское шоссе 111, литер А, офис 37 9205630@mail.ru
www.skraski.ru тел: (812) 920-56-30
Металлоконструкции в зоне переменного уровня
Двухслойная эпоксидно-полиуретановая система окраски International PC
Площадь (м2) | 1
Наименование | Цвет | Толщина | Объемный | Теор. | Коэф-т | Практ. | Стоимость 1 л | Стоимость кв.м.
покрытия |  | сухой | сухой | расход | потерь | расход | в т.ч. НДС | системы
|  | пленки | остаток |  |  |  |  | в т.ч. НДС
|  | мкм | % | л/кв.м. |  | л/кв.м. | евро | евро
INTERZONE 954 | серый | 450 | 85 | 0.5294118 | 1.43 | 0.7570588 | 0 | 0
INTERTHANE 990 | серый | 50 | 57 | 0.0877193 | 1.43 | 0.1254386 | 0 | 0
Р-ль GTA 007 (5%) | [5 empty] | 0.03785294 | 0 | 0
Р-ль GTA 713 (5%) | [5 empty] | 0.00627193 | 0 | 0
\
ИТОГО |  | 500 | [5 empty] | 0
* Температурный режим окраски от -5С.
Система включена в РД Гидромонтаж.