## Sheet1
Общество с Ограниченной Ответственностью
"Специальные лакокрасочные материалы"
Современные технологии защиты металлоконструкций от коррозии
Поставка материалов и сопутствующего оборудования
Санкт-Петербург, Волхонское шоссе 111, литер А, офис 37 9205630@mail.ru
www.skraski.ru тел: (812) 920-56-30
Двухслойная, абразивостойкая, усиленная стеклочешуйками эпоксидная система окраски Йотун
Железобетонные мостовые конструкции в агрессивных атмосферах
Площадь (м2) | 1
Наименование | Цвет | Толщина | Объемный | Теор. | Коэф-т | Практ. | Стоимость 1 л | Стоимость кв.м.
покрытия |  | сухой | сухой | расход | потерь | расход | в т.ч. НДС | системы
|  | пленки | остаток |  |  |  |  | в т.ч. НДС
|  | мкм | % | л/кв.м. |  | л/кв.м. | руб. | руб.
JOTAMASTIC 87 AL | серый | 100 | 87 | 0.1149425 | 1.43 | 0.1643678 | 0 | 0
JOTAMASTIC 87 GF | серый | 125 | 80 | 0.15625 | 1.43 | 0.2234375 | 0 | 0
Р-ль №17 (5%) | [5 empty] | 0.01939027 | 0 | 0
\
ИТОГО |  | 225 | [5 empty] | 0
JOTAMASTIC 87 AL алюминий-наполненное абразивостойкое эпоксидное покрытие.
JOTAMASTIC 87 GF усиленное стеклочешуйками толстослойное эпоксидное покрытие.
Система прошла испытания и получила заключение ЦНИИС.
Температура нанесения покрытия от -5°С.