## Sheet1
Общество с Ограниченной Ответственностью
"Специальные лакокрасочные материалы"
Современные технологии защиты металлоконструкций от коррозии
Поставка материалов и сопутствующего оборудования
Санкт-Петербург, Волхонское шоссе 111, литер А, офис 37 9205630@mail.ru
www.skraski.ru тел: (812) 920-56-30
Трехслойная, абразивостойкая, усиленная стеклочешуйками эпоксидно-полиуретановая система окраски Йотун
Металлоконструкции в зоне атмосферного воздействия
Площадь (м2) | 1
Наименование | Цвет | Толщина | Объемный | Теор. | Коэф-т | Практ. | Стоимость 1 л | Стоимость кв.м.
покрытия |  | сухой | сухой | расход | потерь | расход | в т.ч. НДС | системы
|  | пленки | остаток |  |  |  |  | в т.ч. НДС
|  | мкм | % | л/кв.м. |  | л/кв.м. | руб. | руб.
JOTAMASTIC 87GF | серый | 175 | 80 | 0.21875 | 1.43 | 0.3128125 | 0 | 0
JOTAMASTIC 87GF | серый | 175 | 80 | 0.21875 | 1.43 | 0.3128125 | 0 | 0
HARDTOP XP / XPF | серый | 50 | 63 | 0.07936508 | 1.43 | 0.1134921 | 0 | 0
Р-ль №17 (5%) | [5 empty] | 0.03128125 | 0 | 0
Р-ль №10 (5%) | [5 empty] | 0.005674603 | 0 | 0
\
ИТОГО |  | 400 | [5 empty] | 0
JOTAMASTIC 87 GF усиленное стеклочешуйками толстослойное эпоксидное покрытие.
HARDTOP XP финишное полиуретановое покрытие.
HARDTOP XPF низкотемпературная версия HARDTOP XP.
Cтандарт подготовки поверхности Sa2.5.
Максимальная температура эксплуатации в воде +50°С.
Температура нанесения системы от -5°С (с верхним слоем HARDTOP XPF).