## Sheet1
Общество с Ограниченной Ответственностью
"Специальные лакокрасочные материалы"
Современные технологии защиты металлоконструкций от коррозии
Поставка материалов и сопутствующего оборудования
Санкт-Петербург, Волхонское шоссе 111, литер А, офис 37 9205630@mail.ru
www.skraski.ru тел: (812) 920-56-30
Наружные металлоконструкции с температурой эксплуатации +100-540С (трубы, колонны, печи)
Трехслойная система окраски Sigma Coatings на основе цинк-этилсиликата и силикон-алюминия
Площадь (м2) | 1
Наименование | Цвет | Толщина | Объемный | Теор. | Коэф-т | Практ. | Стоимость 1 л | Стоимость
покрытия |  | сухой | сухой | расход | потерь | расход | в т.ч. НДС | системы
|  | пленки | остаток |  |  |  |  | в т.ч. НДС
|  | мкм | % | л/кв.м. |  | л/кв.м. | евро | евро
SIGMAZINC 9 / DIMETCOTE 9 | цинк | 75 | 63 | 0.1190476 | 1.43 | 0.1702381 | 0 | 0
SIGMATHERM 540 | алюм. | 25 | 45 | 0.05555556 | 1.43 | 0.07944444 | 0 | 0
SIGMATHERM 540 | алюм. | 25 | 45 | 0.05555556 | 1.43 | 0.07944444 | 0 | 0
Р-ль №90-53 (5%) | [5 empty] | 0.008511905 | 0 | 0
ИТОГО |  | 125 | [5 empty] | 0
Температура нанесения системы от +10°С.
Cтандарт подготовки поверхности Sa2.5.