## Sheet1
Общество с Ограниченной Ответственностью
"Специальные лакокрасочные материалы"
Современные технологии защиты металлоконструкций от коррозии
Поставка материалов и сопутствующего оборудования
Санкт-Петербург, Волхонское шоссе 111, литер А, офис 37 9205630@mail.ru
www.skraski.ru тел: (812) 920-56-30
Наружные металлоконструкции резервуаров в атмосферах С4-С5
Трехслойная эпоксидно-полиуретановая система окраски PPG Sigma Coatings
Площадь (м2) | 1
Наименование | Цвет | Толщина | Объемный | Теор. | Коэф-т | Практ. | Стоимость 1 л | Стоимость
покрытия |  | сухой | сухой | расход | потерь | расход | в т.ч. НДС | системы
|  | пленки | остаток |  |  |  |  | в т.ч. НДС
|  | мкм | % | л/кв.м. |  | л/кв.м. | евро | евро
SIGMAZINC 109 HS | цинк | 60 | 66 | 0.09090909 | 1.43 | 0.13 | 0 | 0
SIGMAFAST 278 | серый | 150 | 80 | 0.1875 | 1.43 | 0.268125 | 0 | 0
SIGMADUR 520 | серый | 60 | 58 | 0.1034483 | 1.43 | 0.147931 | 0 | 0
Р-ль 91-92 (5%) | [5 empty] | 0.01990625 | 0 | 0
Р-ль 21-06 (5%) | [5 empty] | 0.007396552 | 0 | 0
ИТОГО |  | 270 | [5 empty] | 0
Система имеет заключение ВНИИСТ.
Система включена в реестр, рекомендованных к применению систем покрытий, на объектах ПАО "НК "Роснефть" (2018 год).