## Sheet1
Общество с Ограниченной Ответственностью
"Специальные лакокрасочные материалы"
Современные технологии защиты металлоконструкций от коррозии
Поставка материалов и сопутствующего оборудования
Санкт-Петербург, Волхонское шоссе 111, литер А, офис 37 9205630@mail.ru
www.skraski.ru тел: (812) 920-56-30
Двухслойная щелочестойкая акрилатная система окраски Finnguard 150 (Тиккурила)
Защита железобетонных конструкций на срок 5-15 лет
Площадь (м2) | 1
Наименование | Цвет | Толщина | Объемный | Теор. | Коэф-т | Практ. | Стоимость 1 л | Стоимость кв.м.
покрытия |  | сухой | сухой | расход | потерь | расход | в т.ч. НДС | системы
|  | пленки | остаток |  |  |  |  | в т.ч. НДС
|  | мкм | % | л/кв.м. |  | л/кв.м. | руб. | руб.
FINNGUARD 150 | серый | 75 | 45 | 0.1666667 | 1.43 | 0.2383333 | 0 | 0
FINNGUARD 150 | серый | 75 | 45 | 0.1666667 | 1.43 | 0.2383333 | 0 | 0
Вода (5%)
\
ИТОГО |  | 150 | [5 empty] | 0
Система включена в СТО-01393674-008-2014.