## Sheet1
Общество с Ограниченной Ответственностью
"Специальные лакокрасочные материалы"
Современные технологии защиты металлоконструкций от коррозии
Поставка материалов и сопутствующего оборудования
Санкт-Петербург, Волхонское шоссе 111, литер А, офис 37 9205630@mail.ru
www.skraski.ru тел: (812) 920-56-30
Двухслойная эпоксидная система окраски Тиккурила
Внуренние мостовые металлоконструкции (без воздействия ультрафиолета)
Площадь (м2) | 1
Наименование | Цвет | Толщина | Объемный | Теор. | Коэф-т | Практ. | Стоимость 1 л | Стоимость кв.м.
покрытия |  | сухой | сухой | расход | потерь | расход | в т.ч. НДС | системы
|  | пленки | остаток |  |  |  |  | в т.ч. НДС
|  | мкм | % | л/кв.м. |  | л/кв.м. | руб. | руб.
TEMAZINC 77 | цинк | 80 | 52 | 0.1538462 | 1.43 | 0.22 | 0 | 0
TEMACOAT GPLS PRIMER | серый | 100 | 55 | 0.1818182 | 1.43 | 0.26 | 0 | 0
Р-ль №1031 (5%) | [5 empty] | 0.024 | 0 | 0
\
ИТОГО |  | 180 | [5 empty] | 0
Cтандарт подготовки поверхности Sa2.5.
Cистема включена в СТО 01393674-007-2015.